## Ленточное пиление
Приложениее № 1 к договору
СПЕЦИФИКАЦИЯ
1. Порода древесины – ель.,
2. Влажность – естественная
3. Качество : согласно требованиям ГОСТ 8486-86, 1 сорт
Дополнительные требования :
Не допускаются :
сучки частично сросшиеся и несросшиеся на пласти и кромке более 1/3 ширины и 1/4 толщины
трещины пластевые и кромочные неглубокие длиной более 1/3 длины пиломатериала
трещины пластевые и кромочные глубокие длиной более 1/6 длины пиломатериала
трещины пластевые и кромочные сквозные
острый обзол
червоточина, синева, грибные окраски, гниль
сердцевина с отлупными и радиальными трещинами
Допускаются :
тупой обзол на пласти и кромке не более 1/6 ширины и толщины пиломатерила
определение сортности производится по пласти и кромке худшей для данной доски
№ п/п | Номинальные (зачетные) размеры | Пильные размеры (с припусками) для ленточнопильного пиления | Длина | расчет кол-ва на одну машину 30мз
|  |  |  | в % | в куб. м.по зачетному сечению
1 | 70х120 | 75х125 | 6000м | 27% | 8.1
2 | 70х160 | 75х165 | 6000м | 14% | 4.2
3 | 70х220 | 75х225 | 6000м | 59% | 17.7
4
Примечания:
Доски считаются годными, если фактические размеры не менее значения указанного в спецификации
(колонка «Пильные размеры с припусками").
При нарушении этого условия, доски считают дефектными. Завышение размеров дефектом не считается.
но не более чем на 2-3 мм.
При определении объема кубатура считается до второго знака после запятой по зачетному размеру.
Пиломатериалы укладываются в транспортные пакеты и перетягиваются лентой, через каждые
10 рядов – прокладки 15-20 мм.
Внизу пакета – прокладки толщиной не менее 50 мм для возможности механизированной
разгрузки автопогрузчиком.
| ПРОДАВЕЦ |  |  | ПОКУПАТЕЛЬ

## Дисковое пиление
Приложениее № 1 к договору
СПЕЦИФИКАЦИЯ
1. Порода древесины – ель.,
2. Влажность – естественная
3. Качество : согласно требованиям ГОСТ 8486-86, 1 сорт
Дополнительные требования :
Не допускаются :
сучки частично сросшиеся и несросшиеся на пласти и кромке более 1/3 ширины и 1/4 толщины
трещины пластевые и кромочные неглубокие длиной более 1/3 длины пиломатериала
трещины пластевые и кромочные глубокие длиной более 1/6 длины пиломатериала
трещины пластевые и кромочные сквозные
острый обзол
червоточина, синева, грибные окраски, гниль
сердцевина с отлупными и радиальными трещинами
Допускаются :
тупой обзол на пласти и кромке не более 1/6 ширины и толщины пиломатерила
определение сортности производится по пласти и кромке худшей для данной доски
№ п/п | Номинальные (зачетные) размеры | Пильные размеры (с припусками) для дископильного пиления | Длина | расчет кол-ва на одну машину 30мз
|  |  |  | в % | в куб. м.по зачетному сечению
1 | 70х120 | 71х122 | 6000м | 27% | 8.1
2 | 70х160 | 71х162 | 6000м | 14% | 4.2
3 | 70х220 | 71х222 | 6000м | 59% | 17.7
4
Примечания:
Доски считаются годными, если фактические размеры не менее значения указанного в спецификации
(колонка «Пильные размеры с припусками").
При нарушении этого условия, доски считают дефектными. Завышение размеров дефектом не считается.
но не более чем на 2-3 мм.
При определении объема кубатура считается до второго знака после запятой по зачетному размеру.
Пиломатериалы укладываются в транспортные пакеты и перетягиваются лентой, через каждые
10 рядов – прокладки 15-20 мм.
Внизу пакета – прокладки толщиной не менее 50 мм для возможности механизированной
разгрузки автопогрузчиком.
| ПРОДАВЕЦ |  |  | ПОКУПАТЕЛЬ