## ДЛЯ ТК (hidden)
Сравнение клеевых смесей Крепс с конкурентами
Наименование | Адгезия, не менее (МПа) | Фракция (мм.) | Расход (кг/м2) | Время пригодности раствора (час) | Открытое время работы (мин.) | Время коррекции плитки (мин.) | Слои нанесения (мм.) | Марочная прочность, М | Морозостойкость, F | Возможность хождения по полу, через… (час) | Затирка швов, через… (час) | Температура применения (от +° С) | Применение для системы "Теплый пол" | Коментарии
КРЕПС Керамик Про (для керамической плитки) | 0.3 | 0.63 | 1.2 | 4 | 10 | 10 | 2-5 | 50 | 0 | 72 | 48 | 5 | нет
Bergauf Praktik клей для плитки | 0.5 | 0.63 | 1.2 | 3 | 7 | 5 | 2-6 | 50 | 0 | 48 | 24 | 5 | нет
Ceresit CM 9 | 0.5 | нет данных | 1.2 | 2 | 10 | 15 | 2-5 | нет данных | 0 | нет данных | 48 | 5 | нет
КРЕПС Базовый (для керамической плитки) | 0.5 | 0.63 | 1.2 | 4 | 10 | 10 | 2-5 | 50 | 35 | 72 | 48 | 5 | Да
Ceresit CM 9 | 0.5 | нет данных | 1.2 | 2 | 10 | 15 | 2-5 | нет данных | 0 | нет данных | 48 | 5 | нет
Bergauf Keramik | 0.5 | нет данных | 1.2 | 3 | 10 | 7 | 3-10 | 100 | 0 | 48 | 24/48 | 5 | да | Для керамической плитки и керамогранита на стены и пол, для Крупноформатной плитки более 900 кв.см на пол.
Bergauf Standart | 0.5 | нет данных | 1.2 | 3 | 10 | 7 | 3-10 | 50 | 0 | 48 | 24/48 | 5 | да | Для керамической плитки до 900 кв.см на стены и пол
КРЕПС Усиленный (для керамической плитки, керамогранита 600*600, 600*1200 и искуственных камней | 1 | 0.63 | 1.1 | 4 | 20 | 20 | 2-6 | 75 | 35 | 24 | 24 | 0 (-10 с КРЕПС Антифриз) | Да
Ceresit CM 11 | 0.8 | нет данных | 1.2 | 2 | 15 | 20 | 2-5 | нет данных | 100 | нет данных | 24 | 5 | Только при добавлении эластификатора СС 83
Bergauf Keramik Pro | 0.8 | 0.63 | 1.2 | 3 | 20 | 15 | 3-10 | 100 | 35 | 48 | 24 | 5 | да | Для керамической плитки и керамогранита на стены и пол, для Крупноформатной плитки более 900 кв.см на пол.
КРЕПС Супер (для керамической плитки, керамогранита 600*600, 600*1200, искуственных и натуральных камней) | 1.4 | 0.63 | 1.2 | 4 | 20 | 20 | 2-6 | 25 | 35 | 48 | 48 | 5 | Да
Ceresit CM 17 | 1.3 | нет данных | 1.2 | 2 | 30 | 30 | 2-5 | нет данных | 100 | нет данных | 24 | 5 | да
Bergauf Granit | 1.2 | 0.63 | 1.2 | 3 | 30 | 25 | 3-10 | 120 | 35 | 24 | 24 | 5 | да | Для керамической и керамогранитной плитки, искусственные и натуральные камни,для стен и пола

## КЛЕЯ
КЛЕЯ
Наименование | Адгезия, не менее (МПа) | Фракция (мм.) | Расход (кг/м2) | Время пригодности раствора (час) | Открытое время работы (мин.) | Время коррекции плитки (мин.) | Слои нанесения (мм.) | Марочная прочность, М | Мороз-сть, F | Возможность хождения по полу, через… (час) | Затирка швов, через… (час) | Темп-ра применения (от +° С) | "Теплый пол"
КРЕПС ПРОСТОклей (для укладки керамической плитки, для внутренних работ) | 0.3 | 0.63 | 1.2 | 4 | 10 | 10 | 2-5 | 50 | 0 | 72 | 48 | 5 | нет
Bergauf Praktik клей для плитки | 0.5 | 0.63 | 1.2 | 3 | 7 | 5 | 2-6 | 50 | 0 | 24 | 48 | 5 | нет
КРЕПС СТАНДАРТ 0,85 (для укладки керамической плитки на стены и пол при выполнении наружных и внутренних работ, а также для укладки керамогранита (не более 600х600). | 0.85 | 0.63 | 1.2 | 4 | 10 | 10 | 2-5 | 50 | 35 | 72 | 48 | 5 | Да
Ceresit CM 11 | 0.8 | нет данных | 1.2 | 2 | 15 | 20 | 2-5 | нет данных | 100 | нет данных | 24 | 5 | Только при добавлении СС 83
Bergauf Keramik Pro | 0.8 | 0.63 | 1.2 | 3 | 20 | 15 | 2-6 | 100 | 35 | 48 | 24 | 5 | да
Ausbau К-11 | 0.8 | 0.63 | 1.2 | 4 | 15 | нет данных | 2-10 | 100 | 50 | нет данных | 48 | 5 | нет
BROZEX КС-11 | 0.8 | 0.63 | 1.2 | 4 | 15 | нет данных | 2-10 | 100 | 50 | нет данных | 48 | 5 | нет
Weber-Wetonit easy Fix | 0.8 | 0.63 | 1.29 | 2 | 10 | 10 | 15 | нет данных | 100 | 48 | 24-48 | 5 | нет
КРЕПС УСИЛЕННЫЙ (для керамической плитки и керамогранита, внутри и снаруди. Стандартные и сильновпитывающие основания. Под теплый пол) | 1 | 0.63 | 1.1 | 4 | 20 | 20 | 2-6 | 75 | 35 | 24 | 24 | до-10 с КРЕПС Антифриз | Да
Ceresit CM 11 | 0.8 | нет данных | 1.2 | 2 | 15 | 20 | 2-5 | нет данных | 100 | нет данных | 24 | 5 | Только при добавлении СС 83
Bergauf Keramik Pro | 0.8 | 0.63 | 1.2 | 3 | 20 | 15 | 2-6 | 100 | 35 | 48 | 24 | 5 | да
BROZEX КС-12 | 1 | 0.63 | 1.2 | 4 | 15 | нет данных | 2-10 | 120 | 75 | нет данных | 48 | 5 | да
Unis 2000 | 1 | нет данных | 1.2 | 3 | 10 | нет данных | 3-15 | 80 | 100 | 24 | 24 | 5 | нет
Weber-Wetonit easy Fix | 0.8 | 0.63 | 1.29 | 2 | 10 | 10 | 15 | нет данных | 100 | 48 | 24-48 | 5 | нет
КРЕПС Супер (для натурального и искуственного камня, крупноформатного керамогранита, по старым основаниям: плитка, эмалевая краска) | 1.4 | 0.63 | 1.2 | 4 | 20 | 20 | 2-6 | 25 | 35 | 48 | 48 | 5 | Да
Ceresit CM 17 | 1.3 | нет данных | 1.2 | 2 | 30 | 30 | 2-5 | нет данных | 100 | нет данных | 24 | 5 | да
Bergauf Granit | 1.2 | 0.63 | 1.2 | 3 | 30 | 25 | 2-6 | 120 | 35 | 24 | 24 | 5 | да
BROZEX К-15 | 1.2 | 0.63 | 1.2 | 4 | 20 | 20 | 2-10 | 120 | 75 | нет данных | 48 | 5 | да
BROZEX КС-13 | 1.2 | 0.63 | 1.2 | 4 | 20 | 20 | 2-10 | 120 | 75 | нет данных | 48 | 5 | да
Unis Гранит | 1 | нет данных | 1.2 | 3 | 15 | 10 | 2-10 | 100 | 35 | 24 | 24 | 5 | Да
Weber-Wetonit Granit Fix | 1.2 | 0.63 | 1.29 | 2 | 15 | 15 | 2-15 | нет данных | 150 | 36 | 36 | 5 | нет

## Два (hidden)
Наименование | Основания | Материалы | Особенности* | Аналоги конкурентов: Бергауф Церезит Брозекс
Керамик Про |  |  |  | Бергауф - Практик Церезит - нет Брозекс - Бравый бригадир
Базовый |  |  |  | Бергауф - Керамик Церезит - СМ 9 Брозекс - КС 9
Стандарт |  |  |  | Бергауф - Керамик Церезит - СМ 9 Брозекс - КС 9
Усиленный |  |  |  | Бергауф - Керамик Про Церезит - СМ 11 Брозекс - КС 11
Усиленный Зимний *
Экспресс |  |  |  | Бергауф - Гранит Церезит - СМ 17 Брозекс - КС 13
Плюс |  |  |  | Бергауф - Керамик Максимум Церезит - СМ 12 Брозекс - КС 13
Супер |  |  |  | Бергауф - Гранит Церезит - СМ 17 Брозекс - КС 13
Белый Усиленный |  |  |  | Бергауф - Мозайк Церезит - СМ 115 Брозекс - нет
Аква |  |  |  | Бергауф - Керамик Максимум Церезит - СМ 117 Брозекс - нет
* - написать для каких помещений (влажные или сухие; душевые кабины, бассейны).

## штуктурки
ШТУКАТУРКИ
Производители ССС | Цвет | Фракция | Адгезия, МПа | Расход кв.м/ мм/кг | Время исп-ния, час | Слой нанесения, мм | Марочная прочность, М | Возможность эксплуатации, через ч. | Морозостойкость, F
КРЕПС ГШ (гипсовая штукатурка. Ручное и машинное применение по бетонным, кирпичным, газо- пенобетонные, цементные, цементно-известковые основания. Внутри помещений) | светло серый | 0.63 | 0.5 | 0,9-1,0 | 1.5 | 3-70 | 25 | 72 | 0
Bergauf ГШЛ | светло серый | 1.2 | 0.5 | 9,5-10,5 | 1.5 | 5-25 | 25 | 72 | 0
Bergauf ГШ первая | светло серый | 1.2 | 0.5 | 9,5-10,5 | 1.5 | 5-25 | 25 | 72 | 0
Brozex Гиперпласт М | Белая | 1.2 | 0.5 | 9 | 1 | 5-30 | 25 | 72 | 0
Knauf MP75 | Розовая | 1.2 | 0.5 | 9-10 | 1.5 | 8-50 | 25 | 72 | 0
Knauf MN start | Белая, розовая | 1.2 | 0.5 | 10 | 1.5 | 10-30 | 25 | 72 | 0
Волма Гипс Актив | Розовая | 1.2 | 0.5 | 8-9 | 2 | 5-30 | 35 | 72 | 0
Гифас MN | Серая, белая | 1.2 | 0.5 | 8-10 | 1,5 | 5-50 | 45 | 72 | 0
КРЕПС ЦШ / КРЕПС Простоштукатурка (мелкофракционная цементная штукатурка ручного и машшиного нанесения. По газо-, пено- блокам,бетону и кирпичу, применение КРЕПС Антифриз) | серый | 0.63 | 0.5 | 1.4 | 2 | 5-15 (25 по кирпичу) | 25 | 72 | 35
Bergauf Praktik ЦШВ | серый | 0.63 | 0.4 | 1,6-1,8 | 3 | до 25 (локально 30) | 70 | 72 | 0
Bergauf Praktik ЦШ | серый | 1.25 | 0.4 | 1,6-1,8 | 3 | до 25 (локально 35) | 100 | 72 | 50
Ceresit CT24 | серый | нет данных | 0.4 | 1.4 | 2 | 3-30 | 70 | 72 | 100
Ausbau М100 | серый | 0.63 |  | 1,8-1,9 | 2 | 5-15 | 100 | 72 | 75
Brozex М100 | серый | 0.63 |  | 1,8-1,9 | 2 | 5-15 | 100 | 72 | 75
Weber-Vetonit ТТ | серый | 1 | 0.4 | 1.7 | 2 | 2-10 (локально 30) | 60 | 48 | 75
Unis Силин фасалный | серый | 2 | 0.4 | 1.3 | 2 | 5-30 | 75 | 72 | 35
КРЕПС Мастер (Высокопластичная мелкофракционная цементная штукатурка. Ручное и машинное нанесение по газо-, пено- блокам, бетону и кирпичу. Внутренние и наружные работы) | серый | 0.63 | 0.5 | 1.4 | 4 | 4-10 (30 по локально) | 50 | 72 | 50
Ceresit CT29 | серый | нет данных | 0.4 | 1.4 | 2 | 2-20 | 70 | 72 | 100
Brozex ШС-32 | серый | 0.63 | 0.5 | 1.8 | 4 | 5-30 | 75 | 72 | 50
Bergauf Bau Putz Zement | серый | 0.63 | 0.5 | 1,6-1,8 | 3 | 5-30 (50 локально) | 60 | 48-72 | 50

## шпатлевки_КГБ
ШПАТЛЕВКИ
Производители ССС | Цвет | Фракция | Адгезия, МПа | Расход кв.м/1 мм | Время использования, час | Слой нанесения, мм | Марочная прочность, М | Возможность эксплуатации, через ч. | Морозостойкость, F
КРЕПС КР (финишная полимерная шпатлевка с мраморным наполнителем для внутренних работ в сухих помещениях) | белый | 0.1 | 0.5 | 1-1,2 | 24 | 2 (3 локально) | - | 24 | 0
Ceresit CT127 (полимерная) | белая | нет данных | 0.3 | нет данных | 24 | до 3 | нет данных | 24 | 0
Bergauf Finish Polymer | Белый | 0.1 | 0.5 | 1 | 24 | 0,3-3 | нет данных | 48-72 | 0
Bergauf Finish Plast | Белый | 0.2 | 0.5 | 1.3 | 24 | 0,3-3 | нет данных | 48-72 | 0
Weber-Vetonit LR+ | Белый | 0.3 | 0.5 | 1.2 | 24 | 1-5 | нет данных | 48 | 0
Ausbau КР White | Белый | 0.2 | 0.5 | 1 | 24 | 2 | нет данных | 24 | 0
Brozex КР финишная | Белый | 0.2 | 0.5 | 1 | 24 | 2 | нет данных | 24 | 0
Unis LR plus | Белый | 0.3 | 0.5 | 0,8-1,0 | 24 | 1-2 | нет данных | 48 | 0
КРЕПС ВЛ (финишная цементная шпатлевка для внутренних и наружных работ. Морозостойкая, влагостойкая. Слой нанесения до 5мм.) | белый | 0.1 | 0.5 | 1,3-1,4 | 4 | 3 (5 локально) | 25 | 48 | 50
Bergauf Finish Zement | серый | 0.1 | 0.5 | 1 | 3 | 0-3 | 80 | 48-72 | 50
Ceresit CT225 (цементная) | белая | нет данных | 0.5 | нет данных | 1 | до 3 | 100 | 24 | 100
Weber-Vetonit VH | белая | 0.3 | 0.5 | 1.2 | 2 | 1-3 | 50 | 48 | нет данных
Brozex ШС-33 ФАСАД | белая | 0.2 | 0.7 | 1 | 4 | 1.5 | 75 | 48 | 50
Brozex ШС-35 СТАНДАРТ | белая | 0.2 | 0.7 | 1 | 4 | 3 | 75 | 48 | 0
Unis фасадный | белая | 0.2 | 0.5 | 1.25 | 2 | 1-6 | 70 | 48 | 35
КРЕПС Гипласт (финишная шпатлевка на гипсовой основе.) | белый | 0.2 | 0.5 | 1,0-1,25 | 1 | 1-5 | 10 | 48 | 0
Ausbau Universal Gips | белый | 0.2 | 0.5 | 1,1-1,25 | 40-50 | 0,5-6 | 20 | 48 | 0
Ausbau Finish Gips | белый | 0.2 | 0.5 | 1,1-1,25 | 1 | 10-50 | 40 | 48 | 0
Bergauf Finish Gips | Белый | 0.2 | 0.5 | 1,0-1,1 | 1 | 5-10 | 35 | 48 | 0
Волма Финиш | Белый | 0.2 | 0.3 | 1 | 1 | 0,3-5 | 25 | 48 | 0
Gifas Finish Gips | Белый | 0.2 | 0.5 | 1,0-1,1 | 1 | 1-5 | 25 | 48 | 0
КЛЕЯ ДЛЯ ГАЗОБЛОКА
Производители ССС | Цвет | Фракция | Адгезия, МПа | Расход кв.м/1 мм | Время использования, час | Слой нанесения, мм | Марочная прочность, М | Возможность эксплуатации, через ч. | Морозостойкость, F
КРЕПС КГБ (кладочная смесь для ячеестого бетона (толщина швов 2-3мм.) Для внутренних и наружных работ. КГБ зимний применяется до - 10. | серый | 0.63 | 0.5 | 1,6 (25 кг на м³. блоков) | 4 | 2-3 | 50 | 72 | 35
Bergauf Praktik КЯБ | серый | 0.63 | 0.5 | 0,8-1,0 | 3 | 2-3 | 50 | нет данных | 35
Brozex КСБ-17 | серый | 0.63 | 0.5 | 28-30 (на м³. блоков) | 3 | 2-5 | 50 | 72 | 50
Ceresit CT21 | серый | нет данных | 0.5 | нет данных | 2 | 2-3 | нет данных | нет данных | 75
Unis УниБлок | серый | 0.63 | 0.63 | 3,5-4,5 на м2 | 2 | 3-10 | нет данных | 48 | 100

## полы
РОВНИТЕЛИ
Производители ССС | Цвет | Фракция | Адгезия, МПа | Расход кв.м/1 мм | Время использования, мин | Слой нанесения, мм | Марочная прочность, М | Возможность эксплуатации, через ч. | Морозостойкость, F | Комментариии
КРЕПС Простопол (крупнофракционная цементная стяжка) | серый | 2.5 | 0.5 | 1.6 | 30 | 5-50 | 150 | через 12 часов | 35
КРЕПС РВ (крупнофракционная цементная стяжка, модифицированная добавками. Содержит полимерные волокна. Повышенная прочность и трещенностойкость. Морозостойкая.) | серый | 2.5 | 0.5 | 1.6 | 30 | 5-50 | 300 | через 12 часов | 35
Bergauf Boden Street | серый | 2.5 | 0.5 | 1,8-20 | 30 | 6-70 (вн. работы), 10-70 (нар. работы) | 300 | через 12 часов | 50 | Фиброволокно отсутствует, применяется как самостоятельное покрытие
Bergauf Baze | серый | 1.25 | 0.5 | 1,8-2,0 | 30 | 5-50 (локально 60) | 150 | 12 | 0
Bergauf Praktik М150/М200 | серый | 4 | 0.5 | 1,8-2,0 | 30 | 10-80 | 150/200 | 12 | 0
Ausbau M200 | серый | 3.2 | 0.5 | 1.9 | 30-40 | 10-60 | 200 | 12
Brozex M200 | серый | 3.2 | 0.5 | 1.9 | 30-40 | 10-60 | 200 | 12
Ceresit CN 80 (грубая стяжка) | серый | нет данных | 0.5 | нет данных | 30 | 10-80 | 150 | 12 | 0
Plitonit Р1 | серый | 2.5 |  | 1,8-2,0 | 30 | 10-50 | 300 | 12 | 75
Brozex НП-41 | серый | 3.2 |  | 1.7 | 30 | 5-40 | 200 | 24 | 0
Unis Горизонт | серый | 2.5 |  | 2 | 30 | 10-50 | 200 | 12 | 35
Weber-Wetonit 5700 | серый | 1.2 |  | 1.6 | 30 | 5-70 | 200 | 3-4 | 0
КРЕПС БМП 2в1 (Высокомодифицированный самовыравнивающийся состав на цементной основе. Ручное и машинное нанесение. Хождение по полу 6-8 часов. Под теплый пол) | серый | 0.63 | 0.5 | 1.65 | 30 | 5-100 | 200 | 6-8 | 0
Bergauf Boden Zement Medium | серый | 1.25 | 0.5 | 1,8-2,0 | 30 | 3-60 (локально 70) | 200 | 4-6 | 0
Ceresit CN 178 | серый | нет данных | 0.5 | нет данных | 30 | 5-80 | 250 | от 2 до 8 | 0
Unis Горизонт Универсальный | серый | 0.63 |  | 1,5-1,7 | 20 | 2-100 | 150 | 3 | 0
Plitonit Универсальный | серый | 0.63 |  | 1,5-1,7 | 30 | 2-80 | 150 | 4-6 | 0
КРЕПС СВ-пол (Высокомодифицированный самовыравнивающийся состав на цементной основе. Ручное и машинное нанесение. Хождение по полу через 2 часа. Под теплый пол) | серый | 0.63 | 0.5 | 1.6 | 30 | 2-6 | 200 | 2-4 | 0
Bergauf Nivelir | серый | 0.63 | 0.5 | 1,6-1,8 | 30 | 3-60 (локально 70) | 100 | 6-8 | 0
Ceresit CN 68 | серый | 0.63 | нет данных | 1,6-1,8 | 30 | 2-15 | 180 | 3 | 0
Unis Горизонт 2 | серый | 0.63 |  | 1.3 | 20 | 2-10 | 150 | 6 | 0
Ausbau Level Mix | серый | 0.63 |  | 1.6 | 30 | 3-20 | 200 | 4-6 | 0

## суф
Система утепления фасадов
Производители ССС | Цвет | Фракция | Адгезия, МПа | Расход кв.м/ c 2-хсторон | Время использования, мин | Слой нанесения, мм | Марочная прочность, М | Возможность эксплуатации, через сутки: | Морозостойкость, F | Комментариии
КРЕПС MW (универсальный клей для приклеивания и армирования минеральной ваты) | серый | 0.63 | 0.5 | 7-9 | 3 | 2-6 | 75 | 3 | 75
КРЕПС PPS (универсальный клей для приклеивания и армирования пенополистирола) | серый | 0.63 | 0.5 | 7-9 | 3 | 2-6 | 75 | 3 | 75
КРЕПС KMP (универсальный клей для приклеивания и армирования минеральной ваты и пенополистирола) | серый | 0.63 | 0.5 | 7-9 | 3 | 2-6 | 75 | 3 | 75
Bergauf izofix | серый | 0.63 |  | 8-9 | 1.5 | 2-6 | 75 | 3 | 75 | Фиброволокно отсутствует, применяется как самостоятельное покрытие
Brozex КС-1000 | серый | 0.63 |  | 9,5-12 | 1.5 | 2-6 | 75 | 3 | 75
Ceresit Universal | серый | 0.63 |  | 10-11 | 2 | 2-6 | 75 | 3 | 100
Murexin Energy Top | серый | 0.63 |  | 8-9 | 1 | 2-6 | 60 | 3 | 75