## средний, 2017
ДОКУМЕНТ КАЧЕСТВА ГОСТ 8736-2014 ПЕСОК ПРИРОДНЫЙ КСП "ВЫСОКАЯ СТЕПЬ" от "______"_________________2017г. |  |  | ДОКУМЕНТ КАЧЕСТВА ГОСТ 8736-2014 ПЕСОК ПРИРОДНЫЙ КСП "ВЫСОКАЯ СТЕПЬ" от "_______"_________________2017г.
Свидетельство № 728 о состоянии измерений в лаборатории. Выдано ФГУ "УРАЛТЕСТ" 26 июня 2015. Действительно до 26 июня 2018 г. |  |  | Свидетельство № 728 о состоянии измерений в лаборатории. Выдано ФГУ "УРАЛТЕСТ" 26 июня 2015. Действительно до 26 июня 2018 г.
Входной номер лаборатории |  |  | Входной номер лаборатории
Наименование потребителя |  |  | Наименование потребителя
Количество, тн |  |  | Количество, тн
Качественные показатели: |  |  | Качественные показатели:
Наименование показателей | Требования НД | Фактические показатели | Наименование показателей | Требования НД | Фактические показатели
Класс песка |  | І "средний" | Класс песка |  | І "средний"
Модуль крупности | свыше 2,0 до 2,5 | 2.3 | Модуль крупности | свыше 2,0 до 2,5 | 2.3
Зерновой состав песка, % по массе |  |  | Зерновой состав песка, % по массе
полные остатки на ситах размером ячеек: d 2,5 мм | - | 3.7 | полные остатки на ситах размером ячеек: d 2,5 мм | - | 3.4
d 1,25 мм | - | 11.8 | d 1,25 мм | - | 9.8
d 0,63 мм | - | 37.8 | d 0,63 мм | - | 38.3
d 0,315 мм | - | 78 | d 0,315 мм | - | 79.6
d 0,16 мм | - | 96.1 | d 0,16 мм | - | 97.8
содержание зерен более 10 мм | не более 0,5 | отс. | содержание зерен более 10 мм | не более 0,5 | отс.
содержание зерен более 5 мм | не более 5 | 1.2 | содержание зерен более 5 мм | не более 5 | 1.3
полный остаток на сите №063 | свыше 30 до 45 | 37.8 | полный остаток на сите №063 | свыше 30 до 45 | 38.3
содержание зерен размером менее 0,16 мм | не более 5 | 3.7 | содержание зерен размером менее 0,16 мм | не более 5 | 3.2
Пылевидные и глинистые частицы, % по массе | не более 2 | 0.9 | Пылевидные и глинистые частицы, % по массе | не более 2 | 0.8
Глина в комках, % по массе | не более 0,25 | отс. | Глина в комках, % по массе | не более 0,25 | отс.
Насыпная плотность песка, кг/м3 | не нормируется | не опр. | Насыпная плотность песка, кг/м3 | не нормируется | не опр.
Удельная эффективная активность естественных радионуклидов в песке, Бк/кг | не более 370 | 39.6 | Удельная эффективная активность естественных радионуклидов в песке, Бк/кг | не более 370 | 39.6
Содержание вредных компонентов и примесей: - аморфные разновидности диоксида кремния, ммоль/л - содержание сернистых и сернокислых соединений в пересчете на SO3 - органические примеси | не более 50 не более 1,0 цвет эталона | 23,6 0,1 соответствует | Содержание вредных компонентов и примесей: - аморфные разновидности диоксида кремния, ммоль/л - содержание сернистых и сернокислых соединений в пересчете на SO3 - органические примеси | не более 50 не более 1,0 цвет эталона | 23,6 0,1 соответствует
Заключение: Песок средний, І класса соответствует требованиям ГОСТ 8736-2014 "Песок для строительных работ. Технические условия." |  |  | Заключение: Песок средний, І класса соответствует требованиям ГОСТ 8736-2014 "Песок для строительных работ. Технические условия."
Начальник лаборатории______________С.В. Галкина |  |  | Начальник лаборатории______________С.В. Галкина