## О бренде Kansler
B.L.W. Handel GmbH разрабатывает и производит высококачественные смазочные материа­лы для различных видов легковых и грузовых автомобилей, а также смазочные материалы для карьерной, строительной, дорожной и сельскохозяйственной техники, промышлен­ные, индустриальные масла и специальные жидкости практически для всех отраслей промышленности.
Высокое качество смазочных материалов достигается благодаря новейшим разработкам и высокому уровню качества применяемых для производства компонентов. Плодотворное сотрудничество с ведущими производителями присадок позволяет выпускать смазочные материалы, соответствующие требованиям ведущих производителей техники, а также спецификациям международных организаций, и имеющие одобрения крупнейших мировых автопроизводителей.
Потребители в Европе и Северной Америке высоко ценят качество смазочных материалов Kansler.
www.kansler.de
Каталог продукции
Техописания
Декларации
Допуски

## Прайс
Наименование продукта | SAE | t°с застывания и допуски автопроизводителей |  | Артикул | Объём |  | Цена ОПТ |  | Упак.
МАСЛА ДЛЯ ДВИГАТЕЛЕЙ ЛЕГКОВЫХ АВТОМОБИЛЕЙ И МИКРОАВТОБУСОВ
СИНТЕТИЧЕСКИЕ МАСЛА
KANSLER 30000 | 5W-30 | Температура застывания, (°C), не выше | -40 | 2053 | 1л | 1 | 341 | 341 | 12шт
API SM/CF |  | Температура вспышки, °C (COC), не ниже | 210 | 2089 | 4л | 4 | 1283 | 320.75 | 4шт
ACEA A3/B3/B4 |  | Индекс вязкости | 170 | 2090 | 20л | 20 | 6490 | 324.5
MB 229.3; VW 502.00/505.00; BMW LL-01 |  | TBN (mg KOH/g) | 7 | 1959 | 200л | 200 | 59756 | 298.78
Открыть подробное техописание
KANSLER 30000 5W-30 SM/CF - синтетическое моторноемасло, предназначенное для применения в современных бензиновых и дизельных двигателей легковых автомобилей. Благодаря своей вязкости обладает отличными энергосберегающими свойствами, позволяет поддерживать оптимальное давление масла при различных температурных режимах и при высоких оборотах двигателя. Образует прочную масляную пленку с момента пуска двигателя, способствуя максимальному снижению износа.
KANSLER 30000 | 5W-40 | Температура застывания, (°C), не выше | -40 | 2003 | 1л | 1 | 337 | 337 | 12шт
API SM/CF |  | Температура вспышки, °C (COC), не ниже | 210 | 2002 | 4л | 4 | 1271 | 317.75 | 4шт
ACEA A3/B3/B4 |  | Индекс вязкости | 170 | 2004 | 20л | 20 | 6489 | 324.45
MB 229.3; VW 502.00/505.00; BMW LL-01 |  | TBN (mg KOH/g) | 7.5 | 1960 | 200л | 200 | 59240 | 296.2
Открыть подробное техописание
KANSLER 30000 5W-40 SM/CF - синтетическое моторное масло, предназначенное для применения в современных бензиновых и дизельных двигателей легковых автомобилей. Образует прочную масляную пленку с момента пуска двигателя, способствуя максимальному снижению износа. Передовая рецептура позволяет использовать этот продукт в двигателях, построенных с применением самых современных технологий, и также способствует защите окружающей среды благодаря снижению выброса вредных частиц до минимума.
ПОЛУСИНТЕТИЧЕСКИЕ МАСЛА
KANSLER 20000 | 10W-40 | Температура застывания, (°C), не выше | -30 | 2007 | 1л | 1 | 264 | 264 | 12шт
API SL/CF |  | Температура вспышки, °C (COC), не ниже | 200 | 2006 | 4л | 4 | 989 | 247.25 | 4шт
ACEA A3/B3, A3/B4 |  | Индекс вязкости | 140 | 2049 | 20л | 20 | 4956 | 247.8
MB 229.1; VW 502.00/505.00 |  | TBN (mg KOH/g) | 10 | 1958 | 200л | 200 | 45170 | 225.85
Открыть подробное техописание
KANSLER 20000 10W-40 SL/CF - полусинтетическое всесезонное универсальное моторное масло изготавливается на основе высококачественных минеральных и синтетических базовых масел переназначено для использования в двигателях современных бензиновых и дизельных, автомобилей. Синергетическая композиция базовых масел и многофункционального пакета присадок позволяют достигать высоких показателей работы двигателя во всех режимах его эксплуатации и способствует экономии топлива.
KANSLER Diesel 20000 | 10W-40 | Температура застывания, (°C), не выше | -30 | 2011 | 1л | 1 | 310 | 310 | 12шт
API CI-4/SL |  | Температура вспышки, °C (COC), не ниже | 220 | 2010 | 4л | 4 | 1172 | 293 | 4шт
ACEA E7 |  | Индекс вязкости | 147 |  | 20л | 20 |  | 0
MAN 3275; MACK EO-N; CATERPILLAR ECF-2; CUMМINS CES 20077/20076; MB 228.3; DETROIT DIESEL DDC 93K215; VOLVO VDS-3; MTU Тип 2; DEUTZ DQC III-10; RENAULT RLD-2/RLD |  | TBN (mg KOH/g) | 10.8 |  | 200л | 200 |  | 0
Открыть подробное техописание
KANSLER Diesel 20000 10W-40 CI-4/SL - моторное масло с очень высокими эксплуатационными свойствами, специально созданное для обеспечения исключительной защиты современных высокомощных дизельных двигателей, работающих в тяжело нагруженных дорожных и внедорожных машинах. Производится на основе высококачественных базовых масел с отлично сбалансированной системой присадок для повышенного противодействия запустеванию масла вследствие накопления сажи и действия высоких температур, а также для обеспечения исключительной защиты от окисления, коррозии и образования высокотемпературных лаковых отложений.
МАСЛА ДЛЯ ДИЗЕЛЬНЫХ ДВИГАТЕЛЕЙ ГРУЗОВОГО ТРАНСПОРТА
СИНТЕТИЧЕСКИЕ МАСЛА
KANSLER Diesel | 5W-40 | Температура застывания, (°C), не выше | -45 |  | 1л | 1 |  | 0 | 12шт
API CI-4/SL |  | Температура вспышки, °C (COC), не ниже | 210 |  | 4л | 4 |  | 0 | 4шт
ACEA E7,E5 |  | Индекс вязкости | 160 | 2280 | 20л | 20 | 5918 | 295.9
MAN3275; MACK EO-Mplus; MB228.3; VOLVOVDS-3; MTU Тип2; DEUTZ DQCIII-10; RENAULTRLD; CUMМINS CES 20078/20077/20076 |  | TBN (mg KOH/g) | 10 | 2269 | 200л | 200 | 54031 | 270.155
Открыть подробное техописание
KANSLER Diesel 5W-40 CI-4/SL - синтетическое моторное масло, предназначенное для дизельных двигателей, работающих в самых суровых условиях. Его отличные свойства в холодных условиях гарантируют немедленную смазку турбонаддува сразу после запуска даже в самые сильные морозы. С другой стороны, хорошие свойства сохранения вязкости обеспечивают стабильность смазки также в жарких условиях. Предназначено для применения на технике оснащенной высоко форсированными двигателями в условиях максимальных нагрузок и продленных меж сервисных интервалах. Масло удовлетворяет требованиям для двигателей с системами рециркуляции выхлопных газов (EGR).
ПОЛУСИНТЕТИЧЕСКИЕ МАСЛА
KANSLER Diesel | 10W-40 | Температура застывания, (°C), не выше | -30 |  | 1л | 1 |  | 0 | 12шт
API CI-4/SL |  | Температура вспышки, °C (COC), не ниже | 220 |  | 4л | 4 |  | 0 | 4шт
ACEA E7 |  | Индекс вязкости | 147 | 2281 | 20л | 20 | 4862 | 243.1
MAN 3275; MACK EO-N; CATERPILLAR ECF-2; CUMМINS CES 20077/20076; MB 228.3; DETROIT DIESEL DDC 93K215; VOLVO VDS-3; MTU Тип 2; DEUTZ DQC III-10; RENAULT RLD-2/RLD |  | TBN (mg KOH/g) | 10.8 | 2070 | 200л | 200 | 44399 | 221.995
Открыть подробное техописание
KANSLER Diesel 10W-40 CI-4/SL - моторное масло с очень высокими эксплуатационными свойствами, специально созданное для обеспечения исключительной защиты современных высокомощных дизельных двигателей, работающих в тяжело нагруженных дорожных и внедорожных машинах. Производится на основе высококачественных базовых масел с отлично сбалансированной системой присадок для повышенного противодействия запустеванию масла вследствие накопления сажи и действия высоких температур, а также для обеспечения исключительной защиты от окисления, коррозии и образования высокотемпературных лаковых отложений.
МИНЕРАЛЬНЫЕ МАСЛА
KANSLER Diesel | 10W-30 | Температура застывания, (°C), не выше | -30 |  | 1л | 1 |  | 0 | 12шт
APICI-4/SL |  | Температура вспышки, °C (COC), не ниже | 220 |  | 4л | 4 |  | 0 | 4шт
ACEAE7/A3/B3/B4 |  | Индекс вязкости | 147 | 2283 | 20л | 20 | 4939 | 246.95
MAN3275; Mack EO-Mplus; Cummins CES20071; RVIE3R/RLD; VDS-2(Volvo); AllisonC4; CATTO-2 |  | TBN (mg KOH/g) | 10.8 | 2071 | 200л | 200 | 45660 | 228.3
Открыть подробное техописание
KANSLER Diesel 10W-30 CI-4/SL - моторное масло с очень высокими эксплуатационными свойствами, специально созданное для обеспечения исключительной защиты современных высокомощных дизельных двигателей, работающих в тяжело нагруженных дорожных и внедорожных машинах. Производится на основе высококачественных базовых масел с отлично сбалансированной системой присадок для повышенного противодействия запустеванию масла вследствие накопления сажи и действия высоких температур, а также для обеспечения исключительной защиты от окисления, и и образования высокотемпературных лаковых отложений.
KANSLER Diesel | 15W-40 | Температура застывания, (°C), не выше | -25 |  | 1л | 1 |  | 0 | 12шт
ACEA E7/E5 |  | Температура вспышки, °C (COC), не ниже | 224 |  | 4л | 4 |  | 0 | 4шт
API CI-4/CH-4/SL |  | Индекс вязкости | 135 | 2282 | 20л | 20 | 4851 | 242.55
MB 228.3; CAT ECF-1-a/CAT ECF-2; MAN 3275-1; RVI RLD/RLD-2; VOLVO VDS-3; MACK EO-M +; CUMMINS 20076/20077/20078; DETROIT DIESEL 93K215 |  | TBN (mg KOH/g) | 10 | 2072 | 200л | 200 | 44300 | 221.5
Открыть подробное техописание
KANSLER Diesel 15W-40 CI-4/SL - моторное масло с наивысшими эксплуатационными свойствами для современных высокофорсированных дизельных двигателей с низким уровнем вредных выбросов, включая модели с рециркуляцией отработавших газов (EGR) и системами дополнительной обработки при помощи дизельных сажевых фильтров (DPF) и каталитических нейтрализаторов (DOC).
МАСЛА ДЛЯ ТРАКТОРОВ И СПЕЦТЕХНИКИ
TRANSMISSION / DRIVE TRAINE OIL (TDTO)
KANSLER PTF | 10W | Температура застывания, (°C), не выше | -33 |  | 1л | 1 |  | 0 | 12шт
API CF |  | Температура вспышки, °C (COC), не ниже | 202 |  | 4л | 4 |  | 0 | 4шт
Caterpillar TO-4; Allison C-4; ZF-TE-ML |  | Индекс вязкости | 97 | 2284 | 20л | 20 | 4616 | 230.8
|  | TBN (mg KOH/g) | 7.9 | 2270 | 200л | 200 | 42377 | 211.885
KANSLER PTF | 30 | Температура застывания, (°C), не выше | -18 |  | 1л | 1 |  | 0 | 12шт
API CF |  | Температура вспышки, °C (COC), не ниже | 224 |  | 4л | 4 |  | 0 | 4шт
|  | Индекс вязкости | 97 | 2285 | 20л | 20 | 4705 | 235.25
Caterpillar TO-4; Allison C-4; ZF-TE-ML |  | TBN (mg KOH/g) | 7.9 | 2271 | 200л | 200 | 43228 | 216.14
Открыть подробное техописание
KANSLER PTF - высокоэффективное многоцелевое масло для дизельных двигателей, требующих уровень свойств API: CF, а так же высоконагруженных силовых трансмиссий и гидравлического оборудования, произведенное для соответствия жестким спецификациям Caterpillar TO-4. Данный продукты созданы для оптимизации работы силовых трансмиссий, коробок передач и главных передач. При применении в гидравлических системах данные масла обеспечивают максимальную защиту даже при повышенных давлениях. Данные продукты обеспечивают очевидное преимущество эксплуатации при использовании в смешанных парках техники и при использовании техники, требующей ранее действовавшего стандарта Caterpillar TO-2.
МАСЛА ДЛЯ МОТОТЕХНИКИ
ДЛЯ 2-Х ТАКТНЫХ ДВИГАТЕЛЙ
KANSLER 2T |  | Температура застывания, (°C), не выше | -35 | 2047 | 1л | 1 | 261 | 261 | 12шт
API TC |  | Температура вспышки, °C (COC), не ниже | 136 |  | 4л | 4 |  | 0 | 4шт
JASO FS |  | Индекс вязкости | 130 |  | 20л | 20 |  | 0
Semi-Synthetic |  | TBN (mg KOH/g) | 2 |  | 200л | 200 |  | 0
Открыть подробное техописание
KANSLER 2T - высококачественное полусинтетическое масло для двухтактных двигателей, обеспечивает плавную и эффективную работу двигателя, имеет превосходную смешиваемость с бензином даже при низких температурах окружающей среды, продлевает срок службы свечей зажигания. Предназначено как для инжекционных систем смазки так и для смазки с топливной смесью. Способ смешивания (масло/топливо) от 1:25 до 1:50.
ДЛЯ 4-Х ТАКТНЫХ ДВИГАТЕЛЙ
KANSLER 4T | 10W-40 | Температура застывания, (°C), не выше | -35 | 2043 | 1л | 1 | 330 | 330 | 12шт
API SJ |  | Температура вспышки, °C (COC), не ниже | 230 |  | 4л | 4 |  | 0 | 4шт
JASO MA-2 |  | Индекс вязкости | 155 |  | 20л | 20 |  | 0
Semi-Synthetic |  | TBN (mg KOH/g) | 7.8 |  | 200л | 200 |  | 0
Открыть подробное техописание
KANSLER 4T 10W-40 - полусинтетическое моторное масло для четырехтактных двигателей мотоциклов, мотовездеходов, скутеров, садовых тракторов, снегоочистителей и другой садовой техники, как с воздушным, так и с жидкостным охлаждением. Обеспечивает защиту против образования отложений на поршнях, закоксовывания колец, способствует снижению энергопотребления.
МАСЛА ДЛЯ МЕХАНИЧЕСКИХ ТРАНСМИССИЙ И ВЕДУЩИХ МОСТОВ
СИНТЕТИЧЕСКИЕ МАСЛА
KANSLER Hypoid SHC | 75W-90 | Температура застывания, (°C), не выше | -42 |  | 1л | 1 |  | 0 | 12шт
API GL-4/GL-5/MT-1 |  | Температура вспышки, °C (COC), не ниже | 183 |  | 4л | 4 |  | 0 | 4шт
Synthetic |  | Индекс вязкости | 168 | 2288 | 20л | 20 | 6044 | 302.2
ZF-TE-ML; 02B/05B/07A/12B/16F/17B MAN 3343 Type SL; Scania STO 1.0 |  |  |  | 2069 | 200л | 200 | 56031 | 280.155
Открыть подробное техописание
KANSLER Hypoid SHC GL-4/5 - синтетическое универсальное трансмиссионное масло для смазки всех агрегатов механических трансмиссий, от коробок передач до редукторов главных передач (включая гипоидные), работающих в тяжелых условиях. Благодаря классу вязкости SAE 75W-90 это масло имеет отличные низкотемпературную текучесть и стабильность при высоких температурах, обеспечивающие прекрасную защиту от износа агрегатов трансмиссий в широком диапазоне рабочих нагрузок.
KANSLER GL-4/5 | 75W-90 | Температура застывания, (°C), не выше | -37 | 2035 | 1л | 1 | 492 | 492 | 12шт
API GL-4/GL-5/MT-1 |  | Температура вспышки, °C (COC), не ниже | 183 |  | 4л | 4 |  | 0 | 4шт
Synthetic |  | Индекс вязкости | 142 |  | 20л | 20 |  | 0
MIL-PRF-2105E (formely MAN3343SL); SCANIA STO1:0; ZT TE-ML 02B, 05B, 07A, 08, 12B, 16F, 17B, 19Cand; 21B; RENAULTAxles; ARVIN MERITOR0-76-N; DAF API GL-5 &Transmissions; IVECO Axles &Transmissions; MACKGO-J; SAE J2360; MB235.8 |  |  |  |  | 200л | 200 |  | 0
Открыть подробное техописание
KANSLER Synthetic GL-4/5 75W-90 - синтетическое универсальное трансмиссионное масло для механических коробок передач, редукторов и раздаточных коробок где рекомендуется применение смазочного материала класса GL-4 или GL-5. Обладает отличными низкотемпературными, антиокислительными и противоизносными свойствами. Вносит значительный вклад в экономию топлива и позволяет продлевать интервалы замены.
ПОЛУСИНТЕТИЧЕСКИЕ МАСЛА
KANSLER GL-4/5 | 75W-90 | Температура застывания, (°C), не выше | -37 | 2031 | 1л | 1 | 376 | 376 | 12шт
API GL-4/GL-5 |  | Температура вспышки, °C (COC), не ниже | 183 |  | 4л | 4 |  | 0 | 4шт
Semi-Synthetic |  | Индекс вязкости | 142 |  | 20л | 20 |  | 0
MIL-L-2105D; MAN342M-2 ZFTE-ML05A,7A,12E,16B,CиD,17B,19B |  |  |  |  | 200л | 200 |  | 0
Открыть подробное техописание
KANSLER Semi-Synthetic GL-4/5 75W-90 - полусинтетическое универсальное трансмиссионное масло для механических коробок передач передне- и заднеприводных автомобилей, тяжело нагруженных мостах с гипоидными передачами. Имеет отличные вязкостно-температурные свойства, необходимые в широком диапазоне применения, превосходную защиту от термической деструкции и окисления, обеспечивает защиту от износ аи коррозии.
МИНЕРАЛЬНЫЕ МАСЛА
KANSLER Hypoid LS | 80W-90 | Температура застывания, (°C), не выше | -33 |  | 1л | 1 |  | 0 | 12шт
API GL-5 LS |  | Температура вспышки, °C (COC), не ниже | 180 |  | 4л | 4 |  | 0 | 4шт
|  | Индекс вязкости | 115 | 2290 | 20л | 20 | 6035 | 301.75
MIL-L -2105 C; ZF TE-ML 05C, 12C, 16E |  |  |  | 2276 | 200л | 200 | 56525 | 282.625
Открыть подробное техописание
Hypoid LS SAE 80W-90 — представляет собой высококачественное специальное масло, используемое для круглогодичной смазки ведущих мостов, оснащенных фрикционной блокировкой дифференциала. Hypoid LS удовлетворяет требованиям класса LS (Limited Slip — ограниченное скольжение). Содержащиеся в Hypoid LS присадки обеспечивают отличные фрикционные свойства, позволяющие гладкое и беззвучное функционирование фрикционной блокировки дифференциала во всех условиях. Обеспечивает сверхвысокую защиту от износа в широком диапазоне температур. Высокие антиокислительные свойства гарантируют чистоту деталей трансмиссии. Обладает высокими синхронизирующими свойствами, одновременно с надежной защитой от износа гипоидных и цилиндрических передач. Наличие LS присадок уменьшает коэффициент трения, что обеспечивает безотказную и бесшумную работу многодисковых тормозов и муфт самоблокирующих дифференциалов (LSD). Особые вязкостные характеристики этого масла позволяют использовать его всесезонно в широком интервале температур.
KANSLER Hypoid HD | 80W-90 | Температура застывания, (°C), не выше | -27 | 2266 | 1л | 1 | 260 | 260 | 12шт
API GL-5 |  | Температура вспышки, °C (COC), не ниже | 170 |  | 4л | 4 |  | 0 | 4шт
|  | Индекс вязкости | 105 | 2289 | 20л | 20 | 3914 | 195.7
MB 235.0; MAN 342 M1; VW 727; RENAULT Axles ZFTE-ML05A/07A/08/16B/16C/17B/19B/21A; DAF API GL-5; MIL-L-2105 D |  |  |  | 2073 | 200л | 200 | 35509 | 177.545
Открыть подробное техописание
KANSLER Hypoid HD | 85W-140 | Температура застывания, (°C), не выше | -18 |  | 1л | 1 |  | 0 | 12шт
API GL-5 |  | Температура вспышки, °C (COC), не ниже | 190 |  | 4л | 4 |  | 0 | 4шт
|  | Индекс вязкости | 95 | 2291 | 20л | 20 | 5112 | 255.6
DAF API GL-5; MIL-L-2105 D; VOLVO 97310; ZFTE-ML 05A/07A/08/16C/16D/21A |  |  |  | 2068 | 200л | 200 | 46674 | 233.37
Открыть подробное техописание
KANSLER Hypoid HD - серия трансмиссионных все сезонных высокоэффективных масел для тяжело нагруженных передач, созданные из качественных базовых масел и улучшенного пакета присадок. Данное масло разработано для автомобильного применения, включая высоко нагруженные оси и главные передачи, в которых встречаются повышенные давления и ударные нагрузки. Оно обеспечивает превосходную работу там, где требуется уровень свойств API GL-5.
МАСЛА ДЛЯ АВТОМАСТИЧЕСКИХ ТРАНСМИССИЙ
СИНТЕТИЧЕСКИЕ МАСЛА
KANSLER ATF 320 |  | Температура застывания, (°C), не выше | -50 | 1965 | 1л | 1 | 279 | 279 | 12шт
GM DEXRON III G; MAN 339 Type V-2, Z-2; VOLVO 97341; ZF TE-ML 4D/14B и 16L; ALLISON C-4; ALLISON TES 389; FORD MERCON; VOITH 55.6336 |  | Температура вспышки, °C (COC), не ниже | 190 |  | 4л | 4 |  | 0 | 4шт
|  | Индекс вязкости | 170 | 2287 | 20л | 20 | 4419 | 220.95
|  |  |  | 2075 | 200л | 200 | 39621 | 198.105
Открыть подробное техописание
KANSLER ATF 320 - высококачественная жидкость для автоматических трансмиссий большинства легковых и грузовых автомобилей, гидравлических усилителей руля и гидравлических систем.
ПОЛУСИНТЕТИЧЕСКИЕ МАСЛА
KANSLER ATF 220 |  | Температура застывания, (°C), не выше | -39 | 1966 | 1л | 1 | 261 | 261 | 12шт
GM DEXRON II D; MB 236.7; MAN 339 Type Z1 и V1; VOITH 55.6335 (ранее G-607); FORD MERCON; ZF TE-ML 03D/04D/11A/14A и 17C; ALLISON C4 |  | Температура вспышки, °C (COC), не ниже | 177 |  | 4л | 4 |  | 0 | 4шт
|  | Индекс вязкости | 166 | 2286 | 20л | 20 | 4039 | 201.95
|  |  |  | 2074 | 200л | 200 | 36686 | 183.43
Открыть подробное техописание
KANSLER ATF 220 — это жидкость с высоким уровнем рабочих свойств для автоматических трансмиссий автомобилей предыдущих годов выпуска, для которых требуются масла по спецификации Dexron IID. Эта жидкость также применяется в качестве гидравлической в некоторых специальных гидросистемах и в гидроусилителях рулевого управления.
ПРОМЫШЛЕННЫЕ МАСЛА
ГИДРАВЛИЧЕСКИЕ МАСЛА
KANSLER | ISO 32 | Температура застывания, (°C), не выше | -21
Hydraulic Oils |  | Температура вспышки, °C (COC), не ниже | 200
HLP |  | Вязкость при 100°C | 5.4 | 2297 | 20л | 20 | 3529 | 176.45
DIN 51524 Часть 2 ISO 6743/4 |  | Вязкость при 40°C | 32 | 2078 | 200л | 200 | 31604 | 158.02
Открыть подробное техописание
KANSLER | ISO 46 | Температура застывания, (°C), не выше | -21
Hydraulic Oils |  | Температура вспышки, °C (COC), не ниже | 210
HLP |  | Вязкость при 100°C | 6.9 | 2298 | 20л | 20 | 3388 | 169.4
DIN 51524 Часть 2 ISO 6743/4 |  | Вязкость при 40°C | 46 | 2079 | 200л | 200 | 30340 | 151.7
Открыть подробное техописание
KANSLER Hydraulic Oils - масла этой серии созданы на основе высококачественных базовых масел и сверхстабильной системы присадок, нейтрализующей образование коррозионно-агрессивных материалов. Они предназначены для работы в системах, эксплуатируемых в жестких условиях, где требуются высокие уровни прочности смазочной пленки и защиты от износа, хотя их композиции рекомендованы для применения в качестве гидравлических масел, не обладающих противоизносными свойствами.
KANSLER Arctic | ISO 15 | Температура застывания, (°C), не выше | -45
Hydraulic Oils 15s |  | Температура вспышки, °C (COC), не ниже | 155
HVLP |  | Индекс вязкости | 141 | 2292 | 20л | 20 | 3542 | 177.1
DIN 51524 часть 3 (HVLP) Vickers 1-286-S, M-2950-S |  | Зольность, (ASTM D874) в % | 0.13 | 2082 | 200л | 200 | 31439 | 157.195
Открыть подробное техописание
KANSLER Arctic | ISO 22 | Температура застывания, (°C), не выше | -42
Hydraulic Oils 22s |  | Температура вспышки, °C (COC), не ниже | 175
HVLP |  | Индекс вязкости | 145 | 2293 | 20л | 20 | 3769 | 188.45
DIN 51524 часть 3 (HVLP) Vickers 1-286-S, M-2950-S |  | Зольность, (ASTM D874) в % | 0.12 | 2274 | 200л | 200 | 32857 | 164.285
Открыть подробное техописание
KANSLER Arctic Hydraulic Oil – это серия гидравлических масел экстра-класса с очень высоким индексом вязкости для гидравлических силовых и контрольных систем, работающих в условиях экстремальных температур. Благодаря отличной низкотемпературной текучести достигается снижение нагрузок на гидронасосы в момент пуска. Рекомендуются для лесохозяйственных и землеройных машин, а также для других транспортных средств и механизмов.
KANSLER | ISO 32 | Температура застывания, (°C), не выше | -45
Hydraulic Oils 32s |  | Температура вспышки, °C (COC), не ниже | 195
HVLP |  | Индекс вязкости | 141 | 2294 | 20л | 20 | 3863 | 193.15
DIN-51524 Часть 3 HVLP; SPERRY VICKERS; AFNOR NFE 48603 HV; SAUER-SUNDSTRAND; CINCINNATI MILACRON P-68, P-69, P-70 DENISON HF-0, HF-1 и HF-2; |  | Зольность, (ASTM D874) в % | 0.12 | 2076 | 200л | 200 | 34941 | 174.705
Открыть подробное техописание
KANSLER | ISO 46 | Температура застывания, (°C), не выше | -42
Hydraulic Oils 46s |  | Температура вспышки, °C (COC), не ниже | 180
HVLP |  | Индекс вязкости | 141 | 2295 | 20л | 20 | 3888 | 194.4
DIN-51524 Часть 3 HVLP; SPERRY VICKERS; AFNOR NFE 48603 HV; SAUER-SUNDSTRAND; CINCINNATI MILACRON P-68, P-69, P-70 DENISON HF-0, HF-1 и HF-2; |  | Зольность, (ASTM D874) в % | 0.12 | 2077 | 200л | 200 | 35181 | 175.905
Открыть подробное техописание
KANSLER | ISO 68 | Температура застывания, (°C), не выше | -38
Hydraulic Oils 68s |  | Температура вспышки, °C (COC), не ниже | 188
HVLP |  | Индекс вязкости | 141 | 2296 | 20л | 20 | 4306 | 215.3
DIN-51524 Часть 3 HVLP; SPERRY VICKERS; AFNOR NFE 48603 HV; SAUER-SUNDSTRAND; CINCINNATI MILACRON P-68, P-69, P-70 DENISON HF-0, HF-1 и HF-2; |  | Зольность, (ASTM D874) в % | 0.12 | 2275 | 200л | 200 | 39349 | 196.745
Открыть подробное техописание
KANSLER Hydraulic Oil 32s/46s/68s – Масла этой серии представляют собой премиальные высокоэффективные гидравлические масла с противоизносными свойствами, предназначенные для удовлетворения требованиям, предъявляемым широким диапазоном гидравлического оборудования. Продукты обладают высокими индексами вязкости, придающими им превосходные низко и высокотемпературные свойства, благодаря чему они становятся незаменимыми для оборудования, подвергаемого широкому диапазону пусковых и рабочих температур. Они обеспечивают продолжительный срок службы масла/фильтров и оптимальную защиту оборудования, снижая как эксплуатационные затраты так и затраты на утилизацию отработанных продуктов. Масла этой серии созданы на основе отобранных высококачественных базовых масел и тщательно подобранной системы присадок, которые обеспечивают очень хорошие потивоизносные свойства, защиту от ржавления и коррозии, хорошую деэмульгируемость, стойкость к окислению, хорошие антипенные и деаэрирующие свойства. Они предназначены для работы в системах, эксплуатируемых в экстремальных условиях Крайнего Севера, где требуются высокий уровень защиты от износа.
РЕДУКТОРНЫЕ МАСЛА
KANSLER | ISO 150 | Температура застывания, (°C), не выше | -24
GEAR Oil XP |  | Температура вспышки, °C (COC), не ниже | 230
DIN 51517 часть 3 CLP 150; ISO 12925-1 Тип CKD 150; Textron Power Transmission E4; AGMA 9005-E02 4 EP |  | Индекс вязкости | 97 | 2299 | 20л | 20 | 3975 | 198.75
|  | Нагрузка сваривания, кг | 250 | 2066 | 200л | 200 | 36130 | 180.65
Открыть подробное техописание
KANSLER | ISO 220 | Температура застывания, (°C), не выше | -24
GEAR Oil XP |  | Температура вспышки, °C (COC), не ниже | 240
DIN 51517 часть 3 CLP 220; ISO 12925-1 Тип CKD 220; Textron Power Transmission E5; AGMA 9005-E02 5 EP |  | Индекс вязкости | 97 | 2279 | 20л | 20 | 4018 | 200.9
|  | Нагрузка сваривания, кг | 250 | 2065 | 200л | 200 | 36537 | 182.685
Открыть подробное техописание
KANSLER Gear Oil XP - масло редукторное, рекомендуются для применения в цилиндрических прямозубых, конических и косозубых закрытых зубчатых передачах с циркуляционной смазкой или смазкой разбрызгиванием, функционирующих при средних объемных температурах масла до 100ºC. Они особенно пригодны для редукторов, работающих в условиях тяжелых или ударных нагрузок. Масла KANSLER Gear Oil XP также находят широкое применение в судовых зубчатых передачах. Наряду с зубчатыми передачами эти масла могут также применяться для смазки подшипников скольжения и я, особенно высоконагруженных и низкоскоростных.
АВТОЖИДКОСТИ
АНТИФРИЗЫ
КОНЦЕНТРИРОВАННЫЕ
KANSLER Antifreeze |  | АНТИФРИЗ:ВОДА | t ° C
Grün G11 Konzentrat |  | 1:2 | -18
ASTM D3306(I); ASTM D4985; BS6580:2010; JIS K2234; MAN 324 Type NF; MTU MTL 5048; VW TL-774C (G11); MB-325.0; DeutzTR 0119-399-1115 SAE J1034; AFNOR NF R 15-601; ÖNORM V 5123 |  | 1:1 | -38 | 2100 | 20л | 20 | 3927 | 196.35
|  | 2:1 | -65 | 2272 | 200л | 200 | 37145 | 185.725
Открыть подробное техописание
KANSLER Antifreeze Grün G11 Konzentrat - концентрат охлаждающей жидкости на основе моноэтиленгликоля и специально подобранного пакета присадок, без ингибиторов, содержащих нитриты, амины и фосфаты. Создан с использованием гибридной технологии для современных двигателей легковых и грузовых автомобилей.
KANSLER Antifreeze |  | АНТИФРИЗ:ВОДА | t ° C
ROT G12 Konzentrat |  | 1:2 | -18
|  | 1:1 | -38 | 2101 | 20л | 20 | 4157 | 207.85
BASF G30; Audi TL 774-D/F ab Bj.8/96; Mercedes Benz325.3; Scania TI 02-98 0813 T/B/Msv; Porsche Carrera ab MJ 98, Boxter и Cayenne; MAN324-SNF; MTU MTL5048; BS6580; NATOS-759; ASTM D3306, 4656,4985; SAEJ-1034; GM6277M; FordWSS-M97B44-D; VAG TL-774-D, F (G12иG12+) PorscheTL-774-D; Deutz0199-99-1115 |  | 2:1 | -65 | 2273 | 200л | 200 | 39554 | 197.77
Открыть подробное техописание
KANSLER Antifreeze Rot G12 Konzentrat - концентрат охлаждающей жидкости с увеличенными интервалами замены на основе моноэтиленгликоля и передовой технологии. В отличие от традиционных охлаждающих жидкостей KANSLER Antifreeze Rot G12 Konzentrat не содержит аминов, нитритов, фосфатов, силикатов или других неорганических ингибиторов коррозии. KANSLER Antifreeze Rot G12 Konzentrat обеспечивает превосходную защиту от коррозии, особенно двигателей выполненных из легких металлов. Предназначен для применения в бензиновых и дизельных двигателях широкого ряда транспортных средств, включая легковые и грузовые автомобили, автобусы, что позволяет использовать его в смешанных парках техники. KANSLER Antifreeze Rot G12 Konzentrat обеспечивает эффективное охлаждение двигателя в широком диапазоне рабочих температур во всех климатических условиях.
kansler.de
Компания АВТОСТАРТ
Официальный представитель TM KANSLER на территории
Новосибирской, Кемеровской, Томской, Омской областях а также Красноярского и Алтайского Края
www.avsta.ru
info@avsta.ru
Прайс от 02.03.2021