## Лист1
№ | Наименование | Характеристики материалов | АЛХИМИКА | BASF | MAPEI | Bergauf | SIKA | КТ ТРОН | ГИДРОЗО | MC BAUCHEMI | ПЕНЕТРОН | ЕВРОКОЛ (ФОРБО) | ЦЕРЕЗИТ | ЛИТОКОЛ | ВЕТОНИТ | КАЛЬМАТРОН | ГОРА ХРУСТАЛЬНАЯ | БИРСС | СЕДРУС(ИНДАСТРО) | МОНОПОЛ | КИНГ ФЛОР
Ремонтные составы на основе цемента
| МОНОХИМ 2011 | Цементный высокопрочный состав тиксотропного типа устойчивый к истиранию, обладающий высокой адгезией к бетону и стали, высокой момрозостойкостью и водонепроницаемостью. Толщина нанесения в один слой от 10 до 35 мм. Максимальная крупность заполнителя 3,0 мм. Предел прочности на сжатие 60 МПа. Адгезия к бетону 2,0 МПа. |  | MasterEmaco S488 (Emaco S88C) | Mapegrout Thixotropic | B-Construct TX B55 | SikaMonotop 412N | КТ Трон 3Т500 | Стармекс РМ5 | NAFUFILL B45 | Скрепа М500 |  | Ceresit CD22 | LITOKOL CR 55FT |  | Гидробетон СРГ-1 | МБР 600 | М600 БИРСС | Профскрин RC60 | MONOPOL BR600 | KING RS 600
| МОНОХИМ 2018 | Цементный состав средней прочности тиксотропного типа, обладающий высокой адгезией к бетону и стали, высокой момрозостойкостью и водонепроницаемостью. Толщина нанесения в один слой от 5 до 35 мм. |  |  | Mapegrout T 40 | B-Construct TX B30 | SikaMonotop 312N | КТ Трон 3Т400 | Стармекс РМ2 | NAFUFILL B25 |  |  |  | LITOKOL CR 43FT FINE |  |  | МБР 400 | М400 БИРСС | Профскрин RC45 | MONOPOL BR400 | KING RS 400
| МОНОХИМ 2013 | Цементный состав средней прочности тиксотропного типа, обладающий высокой адгезией к бетону и стали, высокой момрозостойкостью и водонепроницаемостью. Толщина нанесения в один слой от 5 до 35 мм. Максимальная крупность заполнителя 1,0 мм. Предел прочности на сжатие 30 МПа. Адгезия к бетону 2,0 МПа. |  | MasterEmaco N900 (Emaco 90) | Mapegrout 430 |  |  | КТ Трон 3 | [9 empty] | БИРСС БЕТОНШПАХТЕЛЬ
| МОНОХИМ 2012 | Высокоподвижный цементный раствор с компенсированной усадкой для восстановления бетона. Максимальный диаметр заполнителя: 2,5 мм. Жизнеспособность смеси: около 1 часа (при t=+20 С). Максимальная толщина нанесения 4 см на слой. |  | MasterEmaco S488 PG (Emaco S88) | Mapegrout Hi-Flow | B-Construct Filler B60 | SikaMonotop 332N | КТ Трон 3Л600 |  | NAFUFILL SCC | Скрепа Самонивелир |  |  | LITOKOL CR 60FFL |  | Гидробетон Наливной 1 | МБР 600Л МБР 700Л | БИРСС 59 | Профскрин RC60 RLq | MONOPOL BR800
| МОНОХИМ 2011М | Высокопрочный тиксотропный сверхбыстротвердеющий раствор. С возможностью применения при минусовых температурах (до -10 - 15 С). Толщина нанесения 10 - 50 мм. |  | MasterEmaco T 1100 TIX | Mapegrout Fast Set R4 | B-Construct W-TX Ultra55 | SikaMonotop 312 Winter | КТтрон–ТХ60 | Стармекс РМ3 Зима |  | Скрепа Зимняя |  |  | LITOKOL CR 55 FT WINTER |  |  |  | РСМ-2М М550 МОРОЗ БИРСС | Профскрин RC45 F
| МОНОХИМ 2012У | Высокопрочный высокотекучий цементный раствор, содержащую жесткую стальную фибру. Предназначен для производства работ при температуре воздуха -5С. В затвердевшем состоянии представляет собой высокопрочный бетон устойчивый к истиранию, обладающий высокой адгезией к стали и бетону, высокой морозостойкостью и водонепроницаемостью. Толщина нанесения за один слой составляет от 10 до 50 мм. Максимальная крупность заполнителя 2,5 мм. Предел прочности на сжатие 70 МПа. Адгезия к бетону 2 МПа. |  | MasterEmaco T1400 (Emaco Fast Fiber) | Mapegrout SV-R Fiber | B-Construct W-F Ultra 60 | SikaMonotop 336 Winter | КТтрон–НХ60 | Стармекс ФМ7 Зима
| МОНОХИМ 2014 | Безусадочная быстротвердеющая смесь тиксотропного типа, предназначенная для выравнивания и чистовой отделки бетонных поверхностей. Максимальный размер заполнителя 0,4 мм. Толщина нанесения от 2 до 3 мм. |  | MasterEmaco N5100 (Emaco Nanocrete FC) | Monofinish | B-Plaster B40 | SikaMonotop 723 |  | Стармекс Финиш | NAFUFILL KM 103 | Скрепа Финишная |  | Ceresit CD24 |  |  |  |  | РСМ ЗАЩИТНЫЙ СЛОЙ БИРСС | Профскрин RC20
| МОНОХИМ 2019 | Цементно полимерный состав для выравнивания стен и потолков внутри и снаружи помещений. Толщина нанесения от 5 до 50 мм. Прочность на сжатие 20 Мпа. Жизнеспособность 2 часа. |  | PCI® Pericret | Nivoplan Plus | B-Plaster B25 | Sikagard-62, Sikagard®-63N
Продукты для мотажа и быстрой фиксации.
| МОНОХИМ 2015 | Безусадочная, быстротвердеющая бетонная смесь наливного типа, предназначенная для высокоточной фиксации выставленного оборудования, колонн, омоноличивания стыков железобетонных конструкций. Максимальный размер заполнителя 3 мм. Толщина заливки от 20 до 60 мм. Время жизни 60 мин. |  | MasterFlow 928 (Emaco S55) | Mapefill |  | Sika Grout - 212, Sika Grout - 311, Sika Grout - 316 |  | Стармекс ФМ7 |  |  |  | Ceresit CX15 | LITORAPID FLUID |  |  |  |  | Иннолайн NC40
Обмазочная гидроизоляция на цементной основе
| МОНОХИМ 1010 | Осмотический раствор на цементной основе для гидроизоляции бетонных конструкций и кирпичной кладки, подходит при контакте с питьевой водой. Время жизни 120 мин. |  | Masterseal 531 | Planiseal 88 | B-Isol Hydro | SikaTop Seal-107, SikaTop Seal-101А | КТ Трон 7 | Стармекс Сил |  |  |  | Ceresit CR65 | HYDROCEM | Weber.Tec 930 |  | ГДС 550 | ДИХТУНГШЛАМ | Смартскрин HC20 H
| МОНОХИМ 1121 | Двухкомпонентный эластичный состав на цементной основе для защиты и гидроизоляции бетонных конструкций. Время жизни 60 мин. Расход 1,5 кг/м2. |  | Masterseal 550/588 | Mapelastic | B-Isol Up Elast 2K | Sikalastic-152 | КТ Трон 10 2К, КТ Трон 122 Флекс | Стармекс Сил Флекс |  | Скрепа 2К Эластичная |  | Ceresit 166 | COVERFLEX | Vetonit Tec DuoFlex | Кальматрон Эластик |  | ГЕРМОЛАСТИК | Смартскрин HK10 E2k
| МОНОХИМ 1011 | Однокомпонентный эластичный состав на цементной основе для защиты и гидроизоляции бетонных конструкций |  |  | Monolastic | B-Isol Up Elast 1K |  | КТ Трон 1К | Стармекс 1К Флекс |  |  |  |  | ELASTOCEM MONO | Weber.Tec 824
| МОНОХИМ 1013 | Шовная гидроизоляция для гидроизоляции трещин, примыканий, швов. |  |  |  | B-Germel |  | КТ Трон 2 | [5 empty] | LITOBLOCK AQUA |  | Кальматрон Шовный
Готовая гидроизоляция под плитку
| МОНОХИМ 1211 | Акриловая готовая к применению гидроизоляция под керамическую плитку в ванных комнатах, душевых, фартуках. |  |  | Mapegum WPS, Mapelastic Aquadefense | Hydrotec Membrane | [6 empty] | Ceresit CL51 | HYDROFLEX | Vetonit Tec 822 |  |  | АКВАФЛЕКС | АКВАСКРИН HA64
| МОНОХИМ 3211 | Эластичная краска. Грунтовка на основе синтетических смол в водной дисперсии с очень низким содержанием летучих органических веществ. Расход 0,7 кг/м2 (2 слоя). |  | MasterProtect 330 EL (MASTERSEAL F1131) | Elastocolor Paint (серый) |  | Sikagard®-680 S Betoncolor, Sikagard®-550 W Elastic |  |  | MC-COLOR PROOF PRO
| МОНОХИМ | Пленкообразующий состав на основе смол в раастворителе. Предназначен для ухода на свежеуложенными ремонтными составами и бетоном. |  |  | Mapecure S | B-Floor Cure | [6 empty] | Ceresit CF51 Curing | [7 empty] | KING SILLER
| МОНОХИМ 1410 | Полуренаовая гидроизоляционная мастика, готовый к применению состав | HYPERDESMO® D
Грунтовочные составы
| МОНОХИМ 7212 | Грунтовка (концентрат)на основе синтетических смол в водной дисперсии с очень низким содержанием летучих органических веществ. Расход 0,2 кг/м2. |  |  | Primer G | Aquagrunt | [5 empty] | Eurocol 044 | Ceresit CT17 Concentrate | Primer C-M | Vetonit MD 16 Superconcentrate
| МОНОХИМ 7211 | Грунтовка на основе синтетических смол в водной дисперсии с очень низким содержанием летучих органических веществ. Расход 0,2 кг/м2. |  |  | Primer RTU | Tiefgrunt | [5 empty] | Eurocol 056 | Ceresit CT17, Ceresit CT17 Pro | Primer Forte | Vetonit Prim Multi Universal
Клея для плитки, керамогранита и натурального камня
| МОНОХИМ 6010 | Клей класса С1ТЕ по ГОСТ 56387. Приклеивание керамики и керамогранита. |  |  | Kerabond TR | Maximum Plus | [6 empty] | Ceresit CM11 Pro Ceresit CM11 Plus | LITOGRES K44 | Vetonit Comfort Power Fix |  |  |  | ГРАНИПЛИКС AC14
| МОНОХИМ 6011 | Клей класса С2ТЕ по ГОСТ 56387. Приклеивание керамики и керамогранита. |  |  | Adesilex P9, Keraflex | Mosaik, Granit | [6 empty] | Ceresit CM16 | LITOPLUS K55 |  |  |  |  | МАКСИПЛИКС АС16
| МОНОХИМ 6012 | Клей класса С2ТЕS1 по ГОСТ 56387. Приклеивание керамики и керамогранита, в том числе крупноформатного |  | MasterTile FLX 24 | Keraflex Maxi | Maxiflex | [6 empty] | Ceresit CM17 SuperFlex | SUPERFLEX K77 | Vetonit Comfort Extreme Fix, Vetonit Ultra Fix |  |  |  | МАКСИПЛИКС АС161Е
| МОНОХИМ 6013 | Клей класса С2ТЕS2 по ГОСТ 56387. Приклеивание керамики и керамогранита, в том числе крупноформатного | [11 empty] | HYPERFLEX K100 |  |  |  |  | МАКСИПЛИКС АС16 LE S2
|  | Диспесионный готовый клей для приклеивания керамической плитки и керамогранита внутри помещений. | [10 empty] | Ceresit Easy Fix | LITOACRYL FIX, LITOACRYL PLUS